## 目次
附属資料参考例
認証申請の付属資料一覧
項 目
| （１） | 木質ペレット使用原料の説明書
| （２） | 製造基準
| （３） | 品質試験成績書
| （４） | 品質管理説明書
| （５） | 品質管理の記録
| (6) | 木質ペレットの保管・使用上の説明書
| （７） | 製造工場略図
| （８） | 苦情処理体制
| （９） | 申請者に関する説明書

## （１）使用原料の説明書
（１）木質ペレット使用原料の説明書（例）
1.使用原料の種別とその樹種名
使用原料の種別とその樹種名の比率を記入すること。以下に該当する項目がない場合は、空欄に項目を記入すること。
種別 | 樹種
| カラマツ | アカマツ | スギ | ヒノキ |  |  |  | 小計
樹皮 | 10% | 10% | % | % | % | % | % | 20%
おが粉 | 40% | 40% | % | % | % | % | % | 80%
プレナ・モルダ屑 | % | % | % | % | % | % | % | 0%
除・間伐、林地残材 | % | % | % | % | % | % | % | 0%
製材背板・端材 | % | % | % | % | % | % | % | 0%
ダム堆積木・工事支障木 | % | % | % | % | % | % | % | 0%
街路樹・果樹剪定枝 | % | % | % | % | % | % | % | 0%
| % | % | % | % | % | % | % | 0%
| % | % | % | % | % | % | % | 0%
合計 | [7 empty] | 100%
2.使用原料の調達先
使用原料の種別とその調達先を記入すること。以下に該当する項目がない場合、空欄に項目を記入すること。
種別 | 調達先
| 自事業所 | 林家・森林組合 | 木材産業 （素材・製材・材木） | 国有林・民有林 |  |  |  | 小計
樹皮 | % | % | 20% | % | % | % | % | 20%
おが粉 | 80% | % | % | % | % | % | % | 80%
プレナ・モルダ屑 | % | % | % | % | % | % | % | %
除・間伐、林地残材 | % | % | % | % | % | % | % | %
製材背板・端材 | % | % | % | % | % | % | % | %
ダム堆積木・工事支障木 | % | % | % | % | % | % | % | %
街路樹・果樹剪定枝 | % | % | % | % | % | % | % | %
| % | % | % | % | % | % | % | %
| % | % | % | % | % | % | % | %
合計 | [7 empty] | 100%
3.使用原料の調達範囲
使用原料の調達範囲を記入すること。
範囲 | 同一市内 | 隣接市内 | 県内 | 県外 | 国外 | 合計
原料割合 | 80% | 20% | % | % | % | 100%
4.原料仕入れの安定性に関する記述

## （２）製造基準
（２）製造基準（例）
製造作業時の基準・規程、製造の工程図等を添付すること。
製造作業基準（例）
①原料・製品に一回でも多く触れ、比較板による鑑定を行うこと
②製造状態を記録・集計すること（製造日報のサンプルは運転マニュアルに示す）
製造工程のフローシート
林地残材・間伐材
一次破砕機
サイロ
乾燥機
二次破砕機
成形機
製品サイロ
小袋詰め |  | フレコン詰め
簡易検査名と測定方法
サンプル採取場所 | 検査項目 |  | 検査機器 | NGの場合の対応
サンプル検査① | 乾燥前おが粉 | 含水率 | 赤外線水分計 | 乾燥機の調整 再乾燥
サンプル検査② | 乾燥後おが粉 | 含水率
サンプル検査③ | ペレット | 温度 | 赤外線温度計 | クリアランスの調整
|  | 含水率 | 赤外線水分計 | 加水量の調整
サンプル検査④ | ペレット | 長さ・直径 | ペレット長さ測定用定規 | クリアランス、カッターの調整
|  | かさ密度 | フルイ、 デジタル式台秤
サンプル検査②
サンプル検査③
サンプル検査④
・・・乾燥後おが粉
含水率検査
サンプル検査①
・・・乾燥前おが粉
含水率検査
・・・ペレット
温度、含水率、
かさ密度検査
・・・ペレット
長さ・直径 検査

## （３）品質試験成績書
（３）品質試験成績書
燃料用優良木質ペレット認証規程別表１で規定する下記項目を指定試験機関に試験依頼し、当該 試験機関が発行した品質試験成績書を添付すること。
なお、品質試験成績書は認証申請日の3カ月以内に発行されたものであること。
試験結果
製品名称
製造業者名及びその所在地、電話番号
製造年月及びロット番号
原料の樹種と種別
試料採取・調整年月日
試料採取方法
試料採取責任者及び試料調整者氏名
| 品質項目 |  | 単位 | 試験の結果 | 報告下限値 | 試験の方法 | ペレット協会 品質基準値 (A品質)
申請ペレット
| 直径のよび寸法（1） D |  | mm |  |  |  | 6
| 長さ（2） L |  | mm |  |  |  | L≦30mmが95％以上、 L＞40mmがないこと
| かさ密度 BD |  | kg/m3 |  |  |  | 650≦BD≦750
| 含水率（湿量基準） U |  | ％（3） |  |  |  | U≦10
| 微粉率 F |  | ％（3） |  |  |  | F≦1.0
| 機械的耐久性 DU |  | ％（3） |  |  |  | DU≧97.5
| 発熱量 Q | 高位発熱量 | MJ/Kg（3） |  |  |  | ≧18.4
|  | 低位発熱量 | MJ/Kg（3） |  |  |  | ≧16.5
| 灰分 AC |  | ％（4） |  |  |  | AC≦0.5
| 硫黄 S |  | ％（4） |  |  |  | S≦0.03
| 窒素 N |  | ％（4） |  |  |  | N≦0.5
| 塩素 Cl |  | ％（4） |  |  |  | Cl≦0.02
| ヒ素 As |  | ㎎/kg（4） |  |  |  | As≦1
| カドミウム Cd |  | ㎎/kg（4） |  |  |  | Cd≦0.5
| 全クロム Cr |  | ㎎/kg（4） |  |  |  | Cr≦10
| 銅 Cu |  | ㎎/kg（4） |  |  |  | Cu≦10
| 水銀 Hg |  | ㎎/kg（4） |  |  |  | Hg≦0.1
| ニッケル Ni |  | ㎎/kg（4） |  |  |  | Ni≦10
| 鉛 Pb |  | ㎎/kg（4） |  |  |  | Pb≦10
| 亜鉛 Zn |  | ㎎/kg（4） |  |  |  | Zn≦100
（１）6mmまたは8mmが望ましい。
（2）円孔径3.15mmのふるいに残るものを測定対象とすること。
（3）到着ベース
（4）ドライベース

## （４）品質管理説明書
（４）品質管理説明書（例）
1.水分管理
造粒前の乾燥おが粉含水率は○～□％であること。
必要のない場合は加水はしない。
製品含水率は△％以下であること。
2.成形機の調整
クリアランスの調整期間は○○○トン（近似値）または、品質及び成形機に変化が生じたとき。
ダイ交換期間（研磨）は△△△トン（近似値）または極端に表面摩耗が進んでいるとき。
3.原料品質の変化に対応するため、中間原料・中間製品のストック量は最少管理で行う。
4.運転時の品質管理表（下記表）…上記を管理できるものが各社にある場合は、それを使用する。
品質管理表（例）
平成 年 月 日（ ）
3時間ごとに測定
担当者 | 時間 | 加水量 | 微粉率 | 含水率 | かさ密度 | 長さ
|  | （ｌ/min） | （F≦1.0％） | （Ｕ≦10％w.b） | （650kg/㎥≦ＢＤ≦750kg/㎥） | （Ｌ≦30mmが95％以上で、L＞40mmがないこと）
田中 | 8:00 | 0.3 | 0.4 | 7 | 680 | ○
| 11:00 | 0.3 | 0.5 | 7 | 670 | ○
| 14:00 | 0.2 | 0.6 | 6 | 650 | ○
佐藤 | 17:00 | 0.2 | 0.8 | 6 | 650 | ×
| 20:00 | 0.2 | 1.2 | 6 | 640 | ○
（測定方法） |  |  | サンプル10kgを3.15mmのふるいにかけて測定する |  | 粉を取り除いたペレットを5Lの測定容器に入れ、計測する | 目視で行い、40mmに近いものがあった場合はノギスで計測する
トラブル・修理・その他
・7時30分：運転開始
・17時：50mmのペレット有。カッターを調整。
・20時：微粉率高、かさ密度低。プレスロールのクリアランス調整。
・20時：運転停止

## （５）品質管理の記録
（５）品質管理の記録（例）
５ |  | ペ レ ッ ト 品 質 管 理 日 誌
|  | H 年 月 日 （ ） | [14 empty] | ○時間毎に測定
| 担当 | 時 間 | おが粉 含水率〔％〕 | 加水量 〔ℓ/min〕 | ペレットミル |  | 供給 周波数 〔HZ〕 | ペレット温度〔℃〕 | 押出量 〔kg/H〕 | 嵩密度 | 微粉量 〔g〕 | ペレット 含水率〔％〕 | 硬度 〔Ｎ〕 | 運転時間 | ファン |  | 樹種
[5 empty] | 電流〔Ａ〕 | 回転数〔rpm〕 | [8 empty] | 集塵 〔A〕 | 粉砕 〔A〕
|  | トラブル 修理 その他 | 測定方法や指示値（基準値）などを記載→

## （６）木質ペレットの保管・使用上の説明書
（６）木質ペレットの保管・使用上の説明書（例）
名称：間伐材のペレット（ペレット協会品質規格B基準）
原材料：カラマツとアカマツのおが粉80％、同樹皮20％
正味重量：20kg |  | 添加物：なし
製造年月日及びロット番号：2012/04/01（001）
製造場所：東京都港区赤坂○-○-○
寸法：直径6mm、長さ30mm以下が95％
かさ密度：670kg/㎥ |  | 含水率：8％w.b | 灰分：0.7％d.b
発熱量： | 高位）18.5MJ/kg | 低位）16.6MJ/kg
保管方法
・屋内でパレットの上において保管してください（地面に直接置かないでください）。
・湿気が少なく、風通しの良い場所で保管してください。
・ペレットがくずれる恐れがあります。不必要な衝撃は与えないでください。
使用上の注意
・食べ物ではありません。
・燃焼機器に入れる際、粉が舞う恐れがありますのでご注意してください。
・燃焼灰が皮膚につくと、荒れる場合がありますのでご注意ください。
・灰の処理については、お住まいの市区町村にお問い合わせください。

## （７）製造工場略図
（７）製造工場略図（配置図）（例）
縮尺 １/○
|  |  | 工場 事務所 |  | ←トラックスケール
土場
（針葉樹原木）
土場
（広葉樹原木）
一次 破砕機
ペレット製造 プラント （建屋）
バーカー
ヤード
ヤード
サイロ
チップ製造設備
ヤード
ヤード
チップヤード
サイロ
原料 外部調達
バーク

## （８）苦情処理体制
（８）苦情処理体制（例）・・・各社に苦情連絡書・是正処置報告がある場合は、それを使う。
報告者 |  | 担当者 | 工場長 | ←各社の組織による
苦情連絡書/是正処置報告書
苦情連絡者
発生年月日
苦情の種類 |  | □受渡（□欠品 □ハードトラブル □事務処理 □ □ ）
□品質（□粉化 □水濡れ □変質 □燃焼トラブル □異物混入 □ ）
□配送 □その他
苦情概要 | 顧客名 |  |  |  | 代理店・小売店名
| 製品名 |  |  |  | 苦情の経緯
| ロットNO |  |  |  | ドライバー名
出荷数量
＜苦情内容を詳細に記入＞
【記入者： 記入年月日： 年 月 日】
＜担当責任者が原因調査及び対応内容を具体的に記入＞
【記入者： 記入年月日： 年 月 日】
＜是正処置実施内容を５W１Hで具体的に記入＞…誰が・何を・いつ・どこで・どんな目的で・どうやって
【記入者： 記入年月日： 年 月 日】
＜是正処置後の再発防止が確実になっていることを確認して記入＞
【記入者： 記入年月日： 年 月 日】
＜是正処置の水平展開が必要な場合記入＞
【記入者： 記入年月日： 年 月 日】
＜とられた処置の概算費用＞

## （９）申請者に関する説明書
（９）申請者に関する説明書（例）
…会社概要とペレットの取扱部署が分かる組織図を添付すること。
会社概要も組織図も、各社にある場合はそれを使う。
○○○株式会社 会社情報
平成23年4月
○会社概要
（１）社名 | ○○○株式会社
（２）事業所 | 本社 | 東京都港区赤坂○-○-○
| ペレット工場 | 東京都港区赤坂○-△-△
役員 | 代表取締役社長
代表取締役専務
（３）資本金 |  |  | 円
（４）従業員 |  |  | 名（平成22年12月時点）
（５）品質規格認定番号（ＩＳＯ、ＪＡＳ等）
○会社沿革
○取扱品目
１ 製材
２ ペレット
○売上高